## Página1
Propelente KNSU Sem Óxido - 72h De Estufa a 50 degC
Amostra | Comprimento (mm) | Incert Do Comp (mm) | Tempo De Queima (s) | Incert Do Tempo De Queima (s) | Velocidade De Queima (mm/s) | Incert Da Velocidade De Queima (mm/s)
1 | 107.25 | 1 | 30 | 0.5 | 3.575 | 0.065
2 | 97.35 | - | 29 | - | 3.356896552 | -
3 | 98.15 | - | 29.6 | - | 3.315878378 | -
4 | 104.65 | - | 32 | - | 3.2703125 | -
5 | 102.75 | - | 31 | - | 3.314516129 | -
Propelente KNSU Sem Óxido - 72h De Estufa a 50 degC
Amostra | Comprimento (mm) | Incert Do Comp (mm) | Tempo De Queima (s) | Incert Do Tempo De Queima (s) | Velocidade De Queima (mm/s) | Incert Da Velocidade De Queima (mm/s)
1 | 99.2 | 1 | 29 | 0.5 | 3.420689655 | 0.065
2 | 103.4 | - | 33 | - | 3.133333333 | -
3 | 103.75 | - | 33.47 | - | 3.099790857 | -
4 | 86.1 | - | 24.8 | - | 3.471774194 | -
5 | 92.55 | - | 27.1 | - | 3.415129151 | -
Propelente KNSU Sem Óxido - 100h De Estufa a 60 degC
Amostra | Comprimento (mm) | Incert Do Comp (mm) | Tempo De Queima (s) | Incert Do Tempo De Queima (s) | Velocidade De Queima (mm/s) | Incert Da Velocidade De Queima (mm/s)
1 | 109.5 | 1 | 32 | 0.5 | 3.421875 | 0.065
2 | 118.4 | - | 34.1 | - | 3.472140762 | -
3 | 110.5 | - | 33.1 | - | 3.33836858 | -
4 | 121 | - | 35.8 | - | 3.379888268 | -
5 | 107.7 | - | 31.7 | - | 3.397476341 | -
Propelente KNSU Com Óxido Fe-Zn - 100h De Estufa a 60 degC
Amostra | Comprimento (mm) | Incert Do Comp (mm) | Tempo De Queima (s) | Incert Do Tempo De Queima (s) | Velocidade De Queima (mm/s) | Incert Da Velocidade De Queima (mm/s)
1 | 83 | 1 | 18.85 | 0.5 | 4.403183024 | 0.065
2 | 103.7 | - | 23.21 | - | 4.467901766 | -
3 | 130.7 | - | 26.23 | - | 4.982844072 | -
4 | 120.6 | - | 28.2 | - | 4.276595745 | -
5 | 130.5 | - | 30 | - | 4.35 | -
Propelente KNSU Com Óxido Fe-Ni - 100h De Estufa a 60 degC
Amostra | Comprimento (mm) | Incert Do Comp (mm) | Tempo De Queima (s) | Incert Do Tempo De Queima (s) | Velocidade De Queima (mm/s) | Incert Da Velocidade De Queima (mm/s)
1 | 124 | 1 | 28.1 | 0.5 | 4.412811388 | 0.065
2 | 118.8 | - | 26.8 | - | 4.432835821 | -
3 | 114.4 | - | 24.65 | - | 4.640973631 | -
4 | 110.3 | - | 25 | - | 4.412 | -
5 | 96.8 | - | 21.2 | - | 4.566037736 | -